## SKLADBY
SKLADBY KONSTRUKCÍ - RD Kopanina č.e.228
PODKROVÍ
SF.01 | obvodové zdivo s vnitřním zateplením (podkroví-štítové stěny) | mm
1 | - vnější omítkový systém (stávající - zachovat) | -
2 | - stávající zdivo z CP na maltu (případně dozdívky Ytong tl.150mmpro srovnání tloušťky) | 300
3 | - vnitřní zateplení Bachl PUR 030 speciální rouno desky s ozubem | 60
celoplošně lepeno k podkladu + hrany desek slepeny PUR lepidlem pro zajištění parotěsnosti
4 | - vápenocementová omítka štuková dvouvrstvá | 20
5 | - výmalba: 1x vápenným mlékem, 2x bílý nátěr (tónování dle investora)
| celkem | 380
| U [W / (m2.K)] | 0.37
Pozn.: | případné nutné rozvody (elektro, Ú.T.,…) nutno řešit přiznané před TI,
kotvení např.otopných těles nutno provádět nerez prostředky až do nosného zdiva
SF.02 | obvodové zdivo pod pozednicí s vnitřním zateplením | mm
1 | - vnější omítkový systém (stávající - zachovat) | -
2 | - stávající zdivo z CP na maltu (nosné pilíře z CP tl.400mm cca á 3,3m) | 250
3 | - dozdívky z tvárnic Ytong tl.150mm | 150
4 | - vnitřní zateplení Bachl PUR 030 speciální rouno desky s ozubem | 60
celoplošně lepeno k podkladu + hrany desek slepeny PUR lepidlem pro zajištění parotěsnosti
5 | - pomocný rošt z dř.hranolů KVH 60x40mm+ instalační mezera (rozvody vyt.+elektro) | 60
(alt.lze použít SDK pozinkované profily)
6 | - vnitřní obklad - SDK GKB (RB) 12,5 | 12.5
spoje desek tmelené sádrovým tmelem s výztužnou páskou, přebroušené
7 | - vodou ředitelný penetrační nátěr na SDK desky | -
8 | - výmalba, finální nátěr - disperzní barva na bázi akrylátu (tónování dle investora) | -
| celkem | 532.5
| U [W / (m2.K)] | 0.26
Pozn.: | případné nutné rozvody (elektro, Ú.T.,…) nutno vést v předstěně před TI,
kotvení např.otopných těles nutno provádět nerez prostředky až do nosného zdiva nebo v rámci předstěny
ST.01 | vnitřní stěna v podkroví mezi vytápěnou a nevytápěnou částí | mm
- nevytápěný prostor podkroví (půda nad stodolou)
1 | - pojistná difuzní folie kontaktní (ref.JUTADACH THERMOISOL WB 2AP PLUS) | -
(větrotěsná folie vč.těsnění spojů a napojení na okolní kce)
2 | - nosná dřevěná konstrukce - hranoly KVH 60x140mm á 0,625m | 140
+ výplň minerální TI tl.140mm, λ = 0,037 W/mK (ref.Knauf TP115)
3 | - pomocný dř.rošt - hranoly KVH 40/80mm+ výplň minerální TI tl.80mm | 80
λ = 0,037 W/mK (ref.Knauf TP115)
4 | - parobrzda - desky OSB SUPERFINISH ECO OSB 4 N - 4PD | 15
spoje P+D lepeny PU lepidlem, spoje + průniky nutno přelepit parotěsnou páskou
(napojení na navazující konstrukce pomocí parotěsné pásky lepené na přetmelený povrch)
5 | - pomocný rošt z dř.hranolů KVH 60x40mm+ instalační mezera (rozvody vyt.+elektro) | 60
(alt.lze použít SDK pozinkované profily)
6 | - vnitřní obklad - SDK GKB (RB) 12,5 | 12.5
spoje desek tmelené sádrovým tmelem s výztužnou páskou, přebroušené
7 | - vodou ředitelný penetrační nátěr na SDK desky | -
8 | - výmalba, finální nátěr - disperzní barva na bázi akrylátu (tónování dle investora) | -
- vytápěný prostor obytné místnosti
| celkem | 307.5
| U [W / (m2.K)] | 0.21
ST.02 | vnitřní příčky v podkroví - mezi obyt.místnostmi a chodbou | mm
- nevytápěný prostor chodby
1 | - výmalba, finální nátěr - disperzní barva na bázi akrylátu (tónování dle investora) | -
2 | - vodou ředitelný penetrační nátěr na SDK desky | -
3 | - vnější obklad - SDK GKB (RB) 12,5 | 12.5
spoje desek tmelené sádrovým tmelem s výztužnou páskou, přebroušené
4 | - nosná dřevěná konstrukce - hranoly KVH 60x140mm á 0,625m | 140
+ výplň minerální TI tl.140mm, λ = 0,037 W/mK (ref.Knauf TP115)
5 | - parobrzda - desky OSB SUPERFINISH ECO OSB 4 N - 4PD | 15
spoje P+D lepeny PU lepidlem, spoje + průniky nutno přelepit parotěsnou páskou
(napojení na navazující konstrukce pomocí parotěsné pásky lepené na přetmelený povrch)
6 | - pomocný rošt z dř.hranolů KVH 60x40mm+ instalační mezera (rozvody vyt.+elektro) | 60
(alt.lze použít SDK pozinkované profily)
7 | - vnitřní obklad - SDK GKB (RB) 12,5 | 12.5
spoje desek tmelené sádrovým tmelem s výztužnou páskou, přebroušené
8 | - vodou ředitelný penetrační nátěr na SDK desky | -
9 | - výmalba, finální nátěr - disperzní barva na bázi akrylátu (tónování dle investora) | -
- vytápěný prostor obytné místnosti
| celkem | 240
| U [W / (m2.K)] | 0.28
ST.03 | vnitřní příčky v podkroví - mezi šatnou a chodbou | mm
- nevytápěný prostor chodby
1 | - výmalba, finální nátěr - disperzní barva na bázi akrylátu (tónování dle investora) | -
2 | - vodou ředitelný penetrační nátěr na SDK desky | -
3 | - vnější obklad - SDK GKB (RB) 12,5 | 12.5
spoje desek tmelené sádrovým tmelem s výztužnou páskou, přebroušené
4 | - nosná dřevěná konstrukce - hranoly KVH 60x140mm á 0,625m | 140
+ výplň minerální TI tl.140mm, λ = 0,037 W/mK (ref.Knauf TP115)
5 | - parobrzda - desky OSB SUPERFINISH ECO OSB 4 N - 4PD | 15
spoje P+D lepeny PU lepidlem, spoje + průniky nutno přelepit parotěsnou páskou
(napojení na navazující konstrukce pomocí parotěsné pásky lepené na přetmelený povrch)
6 | - pomocný rošt z dř.hranolů KVH 60x40mm+ instalační mezera (rozvody vyt.+elektro) | 60
(alt.lze použít SDK pozinkované profily)
7 | - vnitřní obklad - SDK GKB (RB) 12,5 | 12.5
(v šatně již bez další povrchové úpravy (přiznané spáry + kotevní prvky)
- vytápěný prostor šatny
| celkem | 167.5
| U [W / (m2.K)] | 0.28
ST.04 | vnitřní příčky v podkroví - mezi obytnými místnostmi | mm
1 | - výmalba, finální nátěr - disperzní barva na bázi akrylátu (tónování dle investora) | -
2 | - vodou ředitelný penetrační nátěr na SDK desky | -
3 | - vnitřní obklad - SDK GKB (RB) 12,5 | 12.5
4 | - nosná dřevěná konstrukce - hranoly KVH 60x100mm á 0,625m | 100
+ výplň akustickou minerální TI tl.100mm, λ = 0,038 W/mK (ref.Knauf TI 140 Decibel)
5 | - vnitřní obklad - SDK GKB (RB) 12,5 | 12.5
spoje desek tmelené sádrovým tmelem s výztužnou páskou, přebroušené
6 | - vodou ředitelný penetrační nátěr na SDK desky | -
7 | - výmalba, finální nátěr - disperzní barva na bázi akrylátu (tónování dle investora) | -
| celkem | 125
| U [W / (m2.K)] | -
S.01 | zateplená část šikmé střechy | mm
- stávající střešní krytina - falcovaný FeZn plech - opatřit novým nátěrem, vyspravit
- původní pojistná HI (asf.lepenka)
- stávající dřevěné bednění tl.30mm
- stávající krokve 100x120mm + mezi krokvemi nově doplnit:
1 | - větraná vzduchová mezera | 60
(u pozednice nutno zřídit mezi každou krokví přivětrávací otvory kryté mřížkou, odvětrání do prostoru nevytápěného podkroví)
2 | - pojistná difuzní folie kontaktní (ref.Jutadach 150) | -
(vypnout mezi krokvemi + obalit krokve zespoda)
3 | - výplň minerální TI mezi krokvemi, λ = 0,035 W/mK (ref.Knauf Unifit 035) | 60
4 | - pomocný dř.rošt kolmo ke krokvím - hranoly KVH 60x180mm á 0,625m | 180
+ výplň minerální TI tl.180mm, λ = 0,032 W/mK (ref.Knauf Unifit 032)
(kotvení dř.roštu ke krokvím např.tesařskými pozink.úhelníky 60x120 dl.40mm)
5 | - parobrzda - desky OSB SUPERFINISH ECO OSB 4 N - 4PD | 15
spoje P+D lepeny PU lepidlem, spoje + průniky nutno přelepit parotěsnou páskou
(napojení na navazující konstrukce pomocí parotěsné pásky lepené na přetmelený povrch)
6 | - pomocný rošt z dř.hranolů KVH 60x40mm+ instalační mezera (rozvody vyt.+elektro) | 40
(alt.lze použít SDK pozinkované profily)
7 | - vnitřní obklad - SDK GKB (RB) 12,5 | 12.5
spoje desek tmelené sádrovým tmelem s výztužnou páskou, přebroušené
8 | - vodou ředitelný penetrační nátěr na SDK desky | -
9 | - výmalba, finální nátěr - disperzní barva na bázi akrylátu (tónování dle investora) | -
- vytápěný prostor obytné místnosti
| celkem | 367.5
| U [W / (m2.K)] | 0.18
P.01 | zateplený strop nad 2.NP - podlaha podkroví | mm
- nevytápěný prostor podkroví (vyústění ventilační mezery mezi krokvemi)
1 | - stávající záklop - dř.fošny tl.30mm na P+D
2 | - stávající kleštiny + výplň minerální TI tl.120mm, λ = 0,032 W/mK (ref.Knauf Unifit 032) | 120
3 | - pomocný dř.rošt kolmo ke kleštinám - hranoly KVH 60x80mm á 0,625m | 80
+ výplň minerální TI tl.80mm, λ = 0,035 W/mK (ref.Knauf Unifit 035)
4 | - parobrzda - desky OSB SUPERFINISH ECO OSB 4 N - 4PD | 15
spoje P+D lepeny PU lepidlem, spoje + průniky nutno přelepit parotěsnou páskou
(napojení na navazující konstrukce pomocí parotěsné pásky lepené na přetmelený povrch)
5 | - pomocný rošt z dř.hranolů KVH 60x40mm+ instalační mezera (rozvody elektro) | 40
(alt.lze použít SDK pozinkované profily)
6 | - vnitřní obklad - SDK GKB (RB) 12,5 | 12.5
spoje desek tmelené sádrovým tmelem s výztužnou páskou, přebroušené
7 | - vodou ředitelný penetrační nátěr na SDK desky | -
8 | - výmalba, finální nátěr - disperzní barva na bázi akrylátu (tónování dle investora) | -
- vytápěný prostor obytné místnosti
| celkem | 267.5
| U [W / (m2.K)] | 0.22
P.02 | podlaha 2.NP - obytné místnosti | mm
1 | - finální povrch - laminátová plovoucí podlaha dle spec.investora (ref.EGGER E MOTION) | 8
2 | - akustická podložka Mirelon | 2
3 | - suchá podlaha - 2x OSB 3 N - 4PD tl.15mm (desky kladeny křížem, slepeno ve spoji) | 30
obě vrstvy vzájemně plošně slepeny + prošroubovány (alt.sesponkovány)
(např.sesponkovat sponami 6x32mm-cca 25ks/desku, alt.tesařské vruty do dřeva s částečným závitem)
4 | - kročejová izolace Hobra (vč.vyrovnání nerovností podkladu) | 10
(ref.Hofatex SN10, alt.Hofaplat Standard)
5 | - stávající záklop - dř.prkna tl.25mm na P+D
- stávající stropní trámy
- stávající konstrukce podhledu 1.NP
| celkem | 50
| U [W / (m2.K)] | 0.99
P.03 | podlaha 2.NP - chodba | mm
1 | - finální povlaková krytina - volně položeno (ref.PVC Novilon Nova-dle spec.investora) | 3
2 | - dle doporučení dodavatele příp.akustická podložka pod podlahovou krytinu | 2
(ref.Mirelon, alt.Arbiton IZO FLOOR PLUS)
3 | - případné vyrovnání podkladu tmelením a penetrace-dle systému podl.krytiny | 1
- stávající záklop - dř.prkna tl.25mm na P+D
- stávající stropní trámy
- stávající konstrukce podhledu 1.NP
| celkem | 6
| U [W / (m2.K)] | -

## VYMERY
RD Kopanina č.e.228 - výměry
ZATEPLENÍ PODKROVÍ
KONSTRUKCE | plocha (m2) | cena (Kč / m2 vč.DPH) | cena celkem (Kč vč.DPH)
SF.01 - obvodové zdivo s vnitřním zateplením (podkroví-štítové stěny) | 23.6 | 0 | 0
SF.02 - obvodové zdivo pod pozednicí s vnitřním zateplením | 16,7 | 0 | #VALUE!
ST.01 - vnitřní stěna v podkroví mezi vytápěnou a nevytápěnou částí | 12,2 | 0 | #VALUE!
ST.02 - vnitřní příčky v podkroví - mezi obyt.místnostmi a chodbou | 20,9 | 0 | #VALUE!
ST.03 - vnitřní příčky v podkroví - mezi šatnou a chodbou | 3,5 | 0 | #VALUE!
ST.04 - vnitřní příčky v podkroví - vnitřní příčky v podkroví - mezi ob.míst. | 25,0 | 0 | #VALUE!
S.01 - zateplená část šikmé střechy | 46,8 | 0 | #VALUE!
P.01 - zateplený strop nad 2.NP - podlaha podkroví | 49,0 | 0 | #VALUE!
P.02 - podlaha 2.NP | 66,3 | 0 | #VALUE!
stahovací půdní schody do podkroví Fakro LTK Thermo (ks) | 1 | 0 | 0
dveře vnitřní folie 80/1970 + obložk.zárubeň (ks) | 2 | 0 | 0
dveře vnitřní folie 60/1970 + obložk.zárubeň (ks) | 2 | 0 | 0
CELKEM ZATEPLENÍ PODKROVÍ (materiál, bez práce, internetové ceny vč.DPH) |  |  | #VALUE!
VYTÁPĚNÍ (odhad - nutno upřesnit dle požadavků investora a návrhu dodavatele)
KONSTRUKCE | ks | cena (Kč / ks vč.DPH) | cena celkem (Kč vč.DPH)
deskové O.T. - ref.Radik VK 22 (600 x 1200mm) | 4 | 0 | 0
termostatická hlavice pro tělesa VK | 4 | 0 | 0
regulační uzavíratelné šroubení pro tělesa VK | 4 | 0 | 0
ZDROJ TEPLA ODHAD:
elektrokotel Protherm Ray 12K (v případě vhodnosti dle topenáře) | 1 | 0 | 0
Čerpadlo okruhu UT | 1 | 0 | 0
Trojcestný ERV okruhu UT | 1 | 0 | 0
vypouštěcí kohout | 1 | 0 | 0
odvzdušňovací ventil | 1 | 0 | 0
kulový kohout | 2 | 0 | 0
zpětný ventil | 1 | 0 | 0
teploměr kruhový | 1 | 0 | 0
ROZVODY ODHAD:
Potrubí z měděných trubek, včetně tvarovek, odboček, redukcí a přechodů, spojováno pájením
rozvody O15x1 (bm potrubí ve 2.NP) | 24 | 0 | 0
rozvody O35x1,5 (bm potrubí v 1.NP + stoupačky) | 10 | 0 | 0
tepelná izolace PE (O35x1,5 - tl.15mm) | 10 | 0 | 0
CELKEM VYTÁPĚNÍ V PODKROVÍ (jen hl.položky, bez práce, rozvodů, internetové ceny vč.DPH) |  |  | 0
ELEKTROINSTALACE (odhad - nutno upřesnit dle požadavků investora a návrhu dodavatele)
KONSTRUKCE | ks | cena (Kč / ks vč.DPH) | cena celkem (Kč vč.DPH)
zásuvka dvojnásobná | 10 | 0 | 0
vypínač (kryt+přístroj) | 5 | 0 | 0
svítidlo stropní | 4 | 0 | 0
rozvody osvětlení: kabel silový CYKY 3J x 1,5, izolace PVC | 60 | 0 | 0
rozvody osvětlení: kabel silový CYKY 3J x 2,5, izolace PVC | 80 | 0 | 0
CELKEM ELEKTROINSTALACE V PODKROVÍ |  |  | 0